## 120301,02(Curamik)
打ち合わせ議事録 | [6 empty] | 報告日 2012年03月02日
訪問日： | 2012.03.01（木）、02（金） |  |  |  | 訪問先： | Curamik GmbH
訪問先面談者 |  |  |  |  | 当方出席者
Mr.Schmidt 副社長、他各担当者 |  |  |  |  | 李専務、佐々木AM、シドリ（EU）
加藤（記）
概 要 | ☑新規 □受注 □納期 □価格 □ｸﾚｰﾑ □納入 ☑技術 ☑情報 □その他
件 名 | ①窒化ケイ素 ②M15 ③HPS9%、Al2O3 ④AlN（as fired ,230W) ⑤AlNその他
前回打合せ | － |  |  |  | 今回打合せ | Eschenbach
（１）窒化ケイ素基板
Curamik出席者：Mｒ.Bernd Lehmeier（SN主担当、2年）、Mr. Nico Kuhn（SN、1年）、Mr. Andreas Meyer (15年）、
Mr. Ralf Schuhmann（QA） | [7 empty] | 項目 | Curamik測定 | 規格/目標値
◇ サンプル評価状況： | [7 empty] | σ0 | 845 | ≧800 | MPa
・寸法、厚みはOK。希望厚み公差±5% | [7 empty] | 熱伝導率 | 未測定 | ≧90 | W/mK
→ 今回の結果が良くても、ドクターブレード法では実現困難。競合H社はラップ品。 | [7 empty] | K1C | 未測定 | 6.5 | MPa(m)1/2
Q：厚みのバラツキは材料によって異なるか？ A：いいえ | [7 empty] | diamieter | OK | ±1%
Q：AlNなどと比較して収縮率に違いはあるか？ A：開発段階で最終的にFixしていないが、幾らか大きい。 | [7 empty] | thickness | OK | ±5%
・Ra：実測値はRa 0.38μであり、0.5μを目標としたい。その理由は特殊プロセスのため。 | [7 empty] | Ra | 0.38 | 0.5μm程度
Curamikでは、SNのDBCは以下方法を採用していると説明： | [7 empty] | Warpage | OK | ＜2μm/mm
①Coating層を形成、厚みは1～2μ。 | [7 empty] | Undulation | 82% | ＜2μmが90%以上
②熱処理によるCoating層の固着：1300℃2Hr、空気中。この時、基板は縦に接触しない形で配列。
③熱処理後に通常のDBCプロセス。
→ 説明では、このCoating層の形成に表面が粗い方が良いとしているが、必然性はない。
* MMTL社情報では、H社の焼成品表面はRa>1μでそのまま使用できないため、Lapping。その結果として0.5μとなっている。
・反りはOK、仕様として≦400μ（＜2μ/mm基準）。
・Ondulation（微小うねり）：良好。≦2μm目標に対し、82％を達成。
・強度：規格≧800MPaに対し、N=8での実測値はσ0=845MPa。
・表面状態：気孔（Dark hole）が表面に均一に存在。また、不純物としてFe、Cr及びTiが検出される。
Q：不純物の原因は？ A：原材料起因。基板製品としての競争力を実現するために、この原料を使用していきたい。
Q：金属であるか、偏り（塊り）はないか。 A：化物の形で材料内に存在し、均一に分布。
Q：焼結助剤として機能するか。 A：焼結助剤として機能するほどの量ではない。
→ 不純物による耐電圧低下の事例があり、今後WSグレードが有力。
・変形：熱処理時に変形大。＞3.0mmのものも。Cuがうまく貼れない。
→変形の原因としては、縦置きのため、基板内の応力緩和による変形。セッター上に横置きにすれば変形しない。
→MW社内の実験結果を報告。（Curmaikは受領していない？）、しかし、現時点で縦置きが必要。
MW提案：
①情報を共有し、Coating層を必要としない基板を開発する。
②どうしても必要であれば、MWで形成する方が合理的。関連して、MWが保有する技術（グレーズ、薄膜、多層基板を紹介）
Curamik：良い提案であるが、社内調整が必要。すでに多くの時間と費用を投入しているため、総合的に判断したい。
・接合性：非常に弱い、Peeling強度＜0.5N/mm。目標は＞4.0N/mm。コーナーは貼れていない。
Q：破壊モードは？ A：コーティング相内。セラミック内の破壊ではない。
◇ まとめとして、初回サンプルとしては非常に良好であり、引き続き評価していきたい。課題：
・仕様目標の確認：①組成、②熱伝導率、③K1C、④破壊強度値。関連して、
①組成：接合性の問題のみならず、特許についても確認しておきたい。
②熱伝導率：90Wを希望するが、必須ではない。ただし、Curamikの客先ではこの値を意識している。
③K1Cの値：MW社内でも測定できるが、正確ではない。外部依頼している。
→その測定方法について教えてほしい。
・いま他社品はESサンプルの段階であり、各社にサンプル提供。MWは半年遅れ。
・コストの提示も必要。Curamikとして取り組んでいく根拠としたい。
・プロセスの検討に多くのサンプルが必要で、MWがいつ、どれだけサンプルを提供できるかを明確にしてほしい。
→見積依頼（190.5mmx138mmx0.32mm）：サンプル100枚・200枚・300枚（月）/ 量産5000枚・1万枚・2.5万枚（月）＆50万枚・100万枚（年）
【感想】
・MWは後れを取っているが、CuramikはH社を満足していない。
・Coating層の形成を含め、技術課題は依然あり、MWが参入できると考えている。
・市場に関しては、現時点では明確ではない。
（２）M15、A/Z、Al2O3
Curamik出席者：Mｒ.Thoms Rupp（Bonding process 、15年）、Mr. Michael Schuerr、Mr. Gerd Luth (QA）、Mr. Hauser（購買）
Mr. Ralf Lechner（DBC・Oxcidation process６年) ほか、A/Z担当者2名 Ms. Martina Schmirler （測定担当）Mr. Alexander Legath（開発担当）
◇M15
・M15サンプルの、２回目のサンプルの評価の結果を報告された。
ほぼ全項目は目標値を達成しているが、Curl Edgeは大きく改善、5%品の反り（flatness）が悪い。
・客先は評価中で、結果は3／Eの予定。
Q：基板在庫はあるか？ A：7%は50枚程度あるが、5%はなし。
Q：次のステップは未定であるが、100pcsが必要かもしれない。 → LTは４週間。
Q：量産品としてのLot数量と納期は？ → ＞2000pcs、納期は6週間（1.5カ月）
・価格見積もりが必要： 10Kpcs／年、250Kpcs／年の場合の見積もり →２W以内で提出。
・Curamikも特許出願したい。クレームの一つに、高い焼成温度を挙げたい。
Curamikから特許文献を送るので、焼成温度として請求できるかを検討していただきたい。
→知的財産に相談し、ご回答する。
◇HPS-9
・PPAP 0.32mm対応は承認済み。
・PPAP 0.25mmは1000枚発注、納期遅れ。
→強度不足のため、作り直し。納期は2-3週間遅れ？ A：3／16発送、20日頃にCuramik着。
→強度低下の原因は、比重不足。さらに、その原因は焼成の影響と推定。・・・客先は少し不安感あり。
→PPAP承認用のドキュメントは１週間程度で対応。できれば、3／20までにCuramikに提出。
・2－3週間で最終結論。４月初めか。
・Audit（MM)は、４月の中旬か下旬。
！クレーム：反り不良の件で8Dレポートは2月29日に提出。 →3000枚の代納品出荷日連絡する
状況は確認、不良と称するものの9/10は規格外、1.0～1.2mm。
客先には、反りゲージに問題がなく、投入の方向性による違いと説明。
議論は途中で打ち切りになったが、納得していないように思われる。今後は管理強化したい。
＜要求事項＞
・0.25t品PPAPを3月16日（金）に1,000枚出荷。→ETA3月21日
・MM工場監査予定 ： 4月中～末頃・・後日、アジェンダと共にスケジュールを頂ける（Hauser氏より）
◇Al2O3基板
Al2O3の接合結果に対し、HPS製品の収率が高い。その原因を究明したい。
・考えられる原因：①Ondulation（HPSが良い）、②表面粗さ（HPS～0.2μ）、③成分（CaOが多い）など、
・その差は約25%。Al2O3の不良率が5%としたときに、HPSが4%というイメージ。
・また、プロセスという観点からは、HPSに2ndホーニングがある。
①反り修正後のホーニングに関して、以下試験を対応してほしい。
１）通常１ Lotを試験に使用。約6000pcs？確認要。
２）反り修正後に３分割する。
３）3-1は通常通り検査；3-2はホーニング、ガラスビーズ使用（本焼成後ホーニング）；3-3はHPSホーニング、Al2O3砥粒使用。
４）上記３分割ロットを検査後にTrial品と明記した上で、Mr.Hauserへエア便で直送！
５）納期は２週間、費用は通常の受注品として行う。運賃はCuramik？要確認。
②Fine grain品を比較してみたい。
HPS微粒品について、在庫の有無を確認し、あれば100枚を出荷。
③化学組成について、CaOの量を変化させて基板を作ってほしいとの要望があった。
→組成の異なる製品を作るのがかなり困難、R&Dで対応するが、まず①の結果を見てからにしたい。
→Curamikは上記を了解。①の結果次第で別途取り決め。
◇Al2O3新規サンプル
・厚み： 1.0mm±0.030mmを希望。
・見積もり依頼：3000pcs/月。As-firedとラップ仕様の両方。厚み交差を明記。
例） As-fired 1.0±0.080mm
ラップ品 1.0±0.030mm
（３）AlN As-fired、その他
◇AlN As-fired
・As-fired基板は、従来基板よりσ0が幾らか高いが、ほぼ同等。
Q：強度の規格は違うか？ A：同じ
・しかし、後のプロセスで大きい違いが見られる。
|  | 処理前 | 酸化処理後 | Bonding、Etching後
| As-fired | 451 | 256 | 271
| Lapped | 430 | 343 | 349
*規格は＞350MPaであり、強度不足。
・原因は酸化の程度の違いによるもので、同程度に酸化される場合、As-fired基板はBonding（接合）できない。
→この理由は何かが不明であるが、Y2O3含有率、Y2O3（第2相）粒子の大きさ、形状、AlN粒径などが影響した可能性がある。
・酸化処理条件と、強度の関係を調べたい。MWでも確認してほしい。
温度、時間条件は別途連絡してくる。各条件での酸化による重量増加と強度の関係を調べ、最適化可能かを検討。
・関連して、SP材の、0.635mmt As-fired品を100pcs供給してほしい。
→いま、長尺品を製造しており、次回塗工時に5.5×7.5用のテープを一本確保。サンプル作成。
→納期、費用を確認し、Curamikに連絡。
◇AlN-230W
・現時点で少ないが、見積もりしていただきたい。
数量：500pcs/月、10Kpcs/月。
◇その他
・AｌNのコストダウンを要望。MMへの移設を希望、また、一緒に協力して作業チームを作りたい。
→ご依頼は製造に伝える。
→MMへの移管に関しては、受注量が増えたときに検討したい。
・目先のAlNの発注数量が少ないが、その原因は客先からの受注減で、他社（KCC）への転注も考えられる。
・全体的な経済状況は少しずつ良くなっているが、劇的に改善していない。年末には昨年と同レベルに回復と思われる。
宿題：
SN-1：規格値の報告
SN-2：K1C測定方法の報告
SN-3：サンプル数量と時期
SN-4：Curamik社の中間層の検討結果の確認。
* SN評価結果のpdf要求
*製品図面
宿題：
M15-1：見積もりの提出。
3/16（金）まで。
M15-2：知的財産に相談する。
宿題：
HPS-1：PPAP 0.25mm 出荷3/16
HPS-2：PPAP書類、
3/20までに提出
HPS-3：社内。反り流出、原因追及、対策。
宿題：
AL-1：反り修正後ホーニング試験、１Lotを三分割。詳細左記。
AL-2：微粒品HBS2の在庫を確認、100枚出荷。
AL-3：厚物 1.0mmの見積もり。As-firedとLap品の２種類、左記。
宿題：
ALN-1：酸化による強度変化試験。→Curamik条件待ち。
ALN-2：0.635mmAs-fired品製造。 納期、費用を回答。
ALN-3：230W品の見積もり。

## 120229(IXYS)
打ち合わせ議事録 | [6 empty] | 報告日 2012年02月29日
訪問日： | 2012.02.29（水） |  |  |  | 訪問先： | ＩＸＹＳ Semiconductor GmbH
訪問先面談者 |  |  |  |  | 当方出席者
Dr.Thomas Spann(Vice President) , Dr.Stefan Gunst(Engineer) |  |  |  |  | 李専務、佐々木AM（MM)、古川代表、シドリ担当（ME)
Mr.Heiko Knoll |  |  |  |  | 加藤（記）
概 要 | ☑新規 □受注 □納期 □価格 □ｸﾚｰﾑ □納入 □技術 ☑情報 □その他
件 名 | 窒化ケイ素基板の紹介及び、情報交換
前回打合せ | － |  |  |  | 今回打合せ | IXYS（Frankfurt)
（１）窒化ケイ素基板 |  |  | ※Silicon Nitride Presentation説明
・基板の出来映え（特に反り？）について、焼成炉内の真ん中と外側で差がないか？（客先質問）
⇒(MARUWA回答）：確かに差は生じるが、基本的にはすべての製品が客先仕様を満足するようにしている
・他のサプライヤーの基板は違う色 → 日立金属製？
・他社基板はMRW製基板よりも表面状態が粗い
・現在使用している基板はラップ品（表面粗さが大のため）
・サンプルサイズは別途連絡（4.5inch-SQ 0.32mmt？） 10シート程度無償サンプル
・次世代半導体（SiC)用途？と質問したところ、
→基板厚みを薄くしたい⇒機械的強度が必要
→Tjが高くなる
⇒必然的に窒化ケイ素という選択になる
・同一サイズ、厚みで価格を比較した場合、以下のようになると説明
材料 | Al2O3 | AlN | A/Z | Si3N4
価格比 | 1 | 10 | 3～5 | 11～12
（２）アルミナ/ジルコニア素基板 |  |  | ※ZTA substrate Presentation説明
・K1Cは、アルミナよりは若干高いが、窒化ケイ素ほど高くない
・客先でのプロセスで高温になったとき、相転移はしない。高温になる程、tetra-ZrO2は安定になる
・ZrO2が入っているのにアルミナよりも高熱伝導率な理由について、
→アルミナ基板は4%助剤を加えており、それがガラス相として存在するため熱伝導率を低下させていると説明
→一方、A/Z基板中のZrO2含有率が高い程、熱伝導率が低いのはZrO2自身の熱伝導率が低いため。
（３）AlN
・現在、モジュールに使用する基板の95%はアルミナで、残りはAlN基板。
・アルミナはすべて内製であるが、AlNは他社から購入（Curamik)
・自社で検討するときに、表面に酸化層が必要。MARUWAは酸化基板の提供は可能かを打診。
→DBCのプロセスによって要求される酸化層が異なり、その程度は分からないが、検討は可能。
→また、この酸化膜の仕様は定義困難なため、量産対応は難しい。一般にプロセス条件の制御によって出来映えを保証。
（４）アルミナ
・MARUWA製アルミナ基板は耐熱サイクル性能が良い。
・それでも、AECQ？基準で1000ｻｲｸﾙをパスしたいところであるが、実力では700～800ｻｲｸﾙ。
・IXYSの要望としては、強度よりも熱信頼性を改善してほしい。
・今後2年スパンで見るときに、75%は今使用しているSTDのアルミナで変える予定はない。
・今後の傾向としては、基板の薄層化が進む。0.635→0.38へ。なぜ0.38品が高いかについて質問された。
→薄いものは歩留まりが低いことと、数量が少ないことが原因。
（５）市場状況
・IGBT、ﾃﾞｨｽｸﾘｰﾄを含め、Ixysの製品はすべてパワーモジュール用途
・世界中に顧客はあるが、メインユーザーはドイツ、アジア
・2010、2011年が非常に好調で供給できないほどであったが、現在はどちらかと言えば正常状態（2009年より良い）。
・目先は注文量が少ないのは、ここ２年の供給不足によって客先で在庫を溜めたことと、新規の注文が少ないため
今後の注文動向は不明、2008、2009年の状況に似ている。
（2008-2009年も同様な事態だったが、その時は9ヵ月程度回復に要した）
・Ixysには、常に安定的に注文のあるユーザーがあって、それに上乗せする形で他の客先がある
（６）その他
・MARUWAから提出している、高強度Al2O3及びA/Z基板に関しては今は評価中
本日の会議に間に合させる予定であったが、Cuの納入遅延により完了していない。
・４点曲げ強度と、３点曲げ強度について質問があったが、
→そのどちらもJIS（DIN)で規定されているが、相関関係があり、４点曲げの方は約20％低い値となる。
・Ixys社内（外注？）でレーザースクライブ加工をしているが、寸法精度の改善案を質問された
→MARUWAもよく理解しているとは言えないが、サンプルいただければ、何らかのコメント、提案はする。
→サンプルはKATO宛てに送付、グレーズで検討予定。
【感想】
・昨年度アルミナ基板の納期問題で迷惑をかけたが、会議の雰囲気は良かった。
・今後もこのような技術交流を継続していきたい。
以上

## 120302(Semikron)
打ち合わせ議事録
報告日 2012年03月02日
顧客：Semikron Electronik GmbH & Co. KG,
日時：2012年3月2日
場所: Nurnburg, Germany
出席者：Mr. Kurt Georg Besendoerfer (Process engineer), Mr. Karl-Heinz Steinlein (Project leader)
報告者：Y. Furukawa
MW側出席者：李専務、加藤AM, 佐々木AM, シドリ、古川（記録）
Semikronのpresentation:
今回の訪問では、MWからはSi3N4の発表、Semikronからは会社全体のプレゼンをしてもらった。
1. １９５１年創業、世界中に35の関連企業、１０の工場を持つ.従業員数約３６００人、非上場のprivate企業.
2. HQ and central R&D in Nurnberg Germany(half of employees in Nurnberg is working on development), 工場： Germany, France, China, Slovakia, India, Brazil.
3. Revenue: 430MEUR(2007), 455MEUR(2008), 325MEUR(2009), 545MEUR(2010), 2011年はさらにup.
4. Product portfolio: 42% system, solutions, IPM, Skiip / 47% Module (building up converter) / 11% rest
5. Application: 35% drives for elevator, motor energy conversion / 31% solar/wind energy / 12% power supply / 8% E-vehicles (forklift)
6. Remark: Almost every 2nd windmill for generating power is powered by Semikron’s module/system.
7. Production: 80k wafer/month (6inch) / diode, thyristor & discrete (SEMICELL) / IGBT & MOSFET module / diode & thyristor module.
8. Chip-semicon-solution-system(black box)まで手掛ける総合power半導体企業の位置づけ。
9. Power module for only high voltage (10kW ~ 5MW, not consumer market)
質疑応答
1. MWはAlNで世界no.1の量産技術、品質を誇っており、AlNについてはこれからも大切な材料として位置付けているが、近年になってSi3N4について要望が大きくなってきている。AlNと比較しSi3N4が必要な理由は何か？AlNは熱伝導率の点で最も優れた基板であるが、機械的な特性が問題である。そのため一部のpower module製品/processではAlN-DBCは使えず、現在Al2O3とAlNのDBCを使い分けている。Si3N4は機械的な特性には問題がなく、薄くすることによって熱伝導率もAlNと同等な値を得ることができるため、Si3N4-DBCはあらゆるpower module製品に用いることができ、製品の幅が広がる。
2. 信頼性に関しては、自動車向けやhigh end moduleにおいて特に重要でSi3N4は期待できるが、Si3N4はAlNよりも高価だとsupplierから言われている。その理由は原料粉末の値段が高いとからと説明する基板のsupplierもいるが、他のsupplierは各社で量産が始まり大量に出回るようになれば原料粉体の値段も下がり、安くなると言う話も聞いている。もし値段が下がらないのであれば、Si3N4は興味深い材料であるが、機械的な強度が必要なmoduleはAl2O3等を一般的に用い続けることになるだろう。MWでもSi3N4はAlNよりも高価な(1.5ｘ)基板として認識し、現行AlNと同じ値段では取引できない。弊社の値段についてどう思うか？Semikronは基板を直接買わず、DBCを買っているため、Si3N4基板そのものについての値段については具体的には何とも言えない。
3. AlN基板の絶縁抵抗・耐電圧についてはどう思うか？その点ではAlN-DBCについて現行問題を感じていない。熱伝導率を取るためにSi3N4を薄くする必要があるが、絶縁抵抗・耐電圧の点で問題は？ Si3N4についても問題と考えていない。
4. Power moduleにとって重要な特性は熱伝動特性と機械的な特性で、Si3N4-DBCが実用化し、値段が下がると、高温で動作する事ができるため高電流密度のチップ、モジュールを製造する事ができ、チップやモジュールを小さくすることができ、最終的にはモジュールの価格を下げることができる。
5. Si3N4-DBCの話しかしていないが、Si3N4-AMBを使用する可能性は？Si3N4-AMBは非常に高価と聞いている、またDBC以外の基板を使ったことがないため、Si3N4-DBCのみを考えている。
6. DBCの供給先としてCuramikを教えてくれたが、それ以外のsupplierを教えて頂けないだろうか？私達はSi3N4を売り込んでいき、Si3N4-DBCの開発を進めてもらう事で、陰ながら御社をサポートしたい。教えてくれなかった。
要求された無料サンプル、DBCを作るのではなく、材料の感触を得たいと言う事。
1. 4.5x4.5 inch AlN 0.635mm thick 5pcs
2. 4.5x4.5 inch Si3N4 0.32mm thick 5pcs
以上