## report
報告先 | 小川MD | [6 empty] | 報告2015年08月12日
出張計画 及び 出張報告書
写し配付先 | ﾁｯﾌﾟP各位 |  | 出張者 | 稲垣 |  |  | 期間 | 2015,08,10～12
|  |  | 同行者 | 板谷SM、方営業員 |  |  | 添付資料 | 有 | 無
出張先 | Panasonic(TJ) |  | 相手先 面談者 | 購買 PEI LIN SHANさん QC 受け入れ検査員2名
出張目的
The sorting in customer of the crack inspection work
クラック受け入れ検査ロットの現地選別作業
報告内容
Normal inspectin |  | Sampling |  |  | NG jugement | Special incominｇ |  | Sampling
通常受け入れ検査 |  | Lot | 315pcs |  | 不合格判定 | 特別受け入れ検査 |  | Curton | 300pcs
As for the lot that NG was judged with normal incoming inspection, special incoming inspection was enforced.
通常受け入れ検査で不合格判定されたロットは特別受け入れ検査が実施されました
Sorting work was done about the product that NG was judged with special incoming inspection.
特別受け入れ検査で不合格判定された製品について現地選別作業を行いました
Special incoming inspection wasn't enforced because most was OK decision with 10PKB with normal incoming inspection.
10PKBはほとんどが通常受け入れ検査で合格判定だったので特別受け入れ検査の対象になりませんでした
Sorting result
Product | QTY | Crack | Crack %
2GNE | 29200 | 17 | 0.05822%
10PKB | 5400 | 0 | 0%
3GKB | 45000 | 23 | 0.05111%
Total | 79600 | 40 | 0.05025%
Refer to the 2 page for a result of details
詳細結果は2ページ目を御参照願います
Inspection result note
検査結果備考
break・・・2GNE WD Insex side No,3rd slit line , Always same point is boroken
2GNE WDノッチ側第3列目スリット いつも同じ箇所で割れる
dirty・・・2GNE Black color dirty , become sandwich both product is dirty , From ranking M/C dust is drop on poruct
2GNE 基板表面に黒汚れ、汚れを挟み込んでいるので双方の基板が汚れている、ランク分類機からでる汚れと思われる
stickly・・・All product ceramic dust is stick to surface
全製品 セラミック片の付着
Consideration
考察
It was in the tendency of the NG occurrence in 3GKB by the incoming inspection by Panasonic (TJ).
Panasonic(TJ)による受け入れ検査で3GKBにNG発生の傾向がありました
| NC43 | NG09
Box | 19 | 12
Sampling | 5700 | 3600
NG | 3 | 30
NG% | 0.05263% | 0.8333%
Both were mix lots when the details record of each shipping lot were confirmed.
各出荷ロットの詳細履歴を確認したところ両方共混成ロットでした
It changed in 170 - 200μm (standard 180±30) when the slit depth record of each mix lot was confirmed.
各混成ロットのスリット深さ履歴を確認したところ170～200μm（規格180±30）に推移していました
It was the same though the coloring concentration of each shipping lot was compared.
各出荷ロットの着色濃度を比較しましたが同じでした
Therefore, two characters of the shipping lot are the same.
よって2つ出荷ロットの性質は同じです
A tendency by the difference in the inspector is confirmed.
外観検査員の差異による傾向を確認します
Detection difference in Panasonic (TJ) and MARUWA
Panasonic(TJ)とMARUWAの検出差異
| Product | Inspection | Crack | Crack %
Panasonic | 3GKB | 11700 | 41 | 0.3504%
MARUWA | 3GKB | 45000 | 23 | 0.05111%
It thinks that there is a factor of both detection difference in the following.
双方の検出差異の要因は下記にあると考えます
Inspectino methed for Panasonic(TJ)
Panasonic（TJ)の検査方法
It looked at 4-5-second per 1 sheet.
1枚あたり4～5秒凝視しています
It not clear is color confirmed.
怪しいものを着色して確認します
Improvement plan
改善案
1,A limit of "the not cleara" is reconfirmed and detect.
1,”怪しいレベル”の限度を再確認し摘出する
2,MARUWA is thought that you must lower it to the inspection speed of the slow level which is suitable for the mass production.
2,MARUWAは量産に適した最低レベルの検査速度まで下げる必要があると考えます
意見/考え
The incoming inspection which Panasonic (TJ) made tight is caught sincerely, and it works for the improvement.
Panasonic(TJ)の厳しくなった受け入れ検査対応を真摯に受け止め改善に努める
報告の注意点！！
1. 悪い報告から先に
2. 事実を
3. 結論から
4. 簡潔明瞭に具体的に
5. そして最後に自分の考えを言う

## MARUWA result
Date | Product | Lot No, | Rank | Curton | Inspectin | sampling | Actual | Crack | Others | Remark | 行ラベル | 合計 / Inspectin | 合計 / Crack
2015,08,10 | 2GNE | LE56-D09 | 19 | 15071006 | 1800 | 15 | 1785 | 0 | 0 |  | 10PKB | 5400 | 0
2015,08,10 | 2GNE | LE56-D09 | 123 | 15071015 | 1500 | 1 | 1499 | 0 | 0 |  | 2GNE | 29200 | 17
2015,08,10 | 2GNE | LE56-D09 | 18 | 15072414 | 300 | 2 | 298 | 0 | 0 |  | 3GKB | 45000 | 23
2015,08,10 | 2GNE | LE56-D09 | 24 | 15072414 | 800 | 2 | 798 | 0 | 0 |  | 総計 | 79600 | 40
2015,08,10 | 2GNE | LE56-D09 | 13 | 15072419 | 1500 | 1 | 1499 | 4 | 0
2015,08,10 | 2GNE | LE56-D09 | 106 | 15072415 | 1200 | 1 | 1199 | 1 | 0
2015,08,10 | 2GNE | LE56-D09 | 113 | 15072413 | 300 | 0 | 300 | 0 | 0
2015,08,10 | 2GNE | LE56-D09 | 124 | 15072413 | 600 | 0 | 600 | 0 | 23 | dirty
2015,08,10 | 2GNE | LE56-D09 | 23 | 15072420 | 1700 | 5 | 1695 | 2 | 0
2015,08,10 | 2GNE | LE56-D09 | 24 | 15072411 | 1800 | 1 | 1799 | 2 | 0
2015,08,10 | 2GNE | LE56-D09 | 113 | 15072404 | 1800 | 2 | 1798 | 3 | 0
2015.08.11 | 2GNE | LE56-D09 | 118 | 15072416 | 1300 | 1 | 1299 | 3 | 0
2015.08.11 | 2GNE | LE56-D09 | 12 | 15072418 | 1600 | 2 | 1598 | 0 | 0
2015.08.11 | 2GNE | LE56-D09 | 124 | 15072407 | 1800 | 2 | 1798 | 1 | 0
2015.08.11 | 2GNE | LE56-D09 | 13 | 15072408 | 1800 | 3 | 1797 | 1 | 0
2015.08.11 | 2GNE | LE56-D09 | 118 | 15072406 | 1800 | 1 | 1799 | 0 | 0
2015.08.11 | 2GNE | LE56-D09 | 15 | 15071005 | 1800 | 1 | 1799 | 0 | 0
2015.08.11 | 2GNE | LE56-D09 | 3 | 15071020 | 1300 | 1 | 1299 | 0 | 0
2015.08.11 | 2GNE | LE56-D09 | 107 | 15072402 | 1800 | 16 | 1784 | 0 | 0
2015.08.11 | 2GNE | LE56-D09 | 12 | 15071014 | 1400 | 4 | 1396 | 0 | 1 | stickly
2015.08.11 | 2GNE | LE56-D09 | 112 | 15071011 | 1300 | 2 | 1298 | 0 | 0
2015.08.11 | 10PKB | MP45-J07 | 17 | 15-E12652 | 1800 | 1 | 1799 | 0 | 0
2015.08.11 | 10PKB | MP45-J07 | 17 | 15-E12651 | 1800 | 1 | 1799 | 0 | 0
2015.08.11 | 10PKB | MP45-J07 | 12 | 15-E12655 | 1800 | 16 | 1784 | 0 | 0
2015.08.11 | 3GKB | NC43-D11 | 13 | 15-F11505 | 1800 | 15 | 1785 | 0 | 1 | stickly
2015.08.11 | 3GKB | NC43-D11 | 15 | 15-F11053 | 1800 | 1 | 1799 | 0 | 1 | break
2015.08.11 | 3GKB | NC43-D11 | 13 | 15-F12578 | 1800 | 1 | 1799 | 0 | 4 | break
2015.08.11 | 3GKB | NC43-D11 | 12 | 15-F14019 | 1800 | 2 | 1798 | 0 | 0
2015.08.11 | 3GKB | DC49-H19 | 14 | 15-E09716 | 1800 | 18 | 1782 | 2 | 1 | stickly
2015.08.11 | 3GKB | DC49-H19 | 14 | 15-E09549 | 1800 | 2 | 1798 | 2 | 0
2015.08.11 | 3GKB | DC49-H19 | 19 | 15-E09550 | 1800 | 3 | 1797 | 0 | 0
2015.08.11 | 3GKB | NB68-D10 | 15 | 15-E08024 | 1800 | 14 | 1786 | 0 | 1 | solid
2015.08.11 | 3GKB | FG09-A01 | 12 | 15-F12670 | 1800 | 5 | 1795 | 0 | 0
2015.08.11 | 3GKB | FG09-A01 | 15 | 15-F11411 | 1800 | 1 | 1799 | 0 | 0
2015.08.11 | 3GKB | FG09-A01 | 19 | 15-F14029 | 1800 | 2 | 1798 | 0 | 0
2015.08.11 | 3GKB | FG09-A01 | 23 | 15-F14028 | 1800 | 1 | 1799 | 0 | 0
2015.08.11 | 3GKB | FG09-A01 | 14 | 15-F12753 | 1800 | 15 | 1785 | 0 | 0
2015.08.11 | 3GKB | FG09-A01 | 14 | 15-F10492 | 1800 | 1 | 1799 | 2 | 1 | break
2015.08.11 | 3GKB | FG09-A01 | 19 | 15-F12669 | 1800 | 2 | 1798 | 0 | 0
2015.08.11 | 3GKB | FG09-A01 | 13 | 15-F12667 | 1800 | 4 | 1796 | 0 | 2 | stickly
2015.08.12 | 3GKB | FG09-A01 | 14 | 15-F12758 | 1800 | 1 | 1799 | 2 | 0
2015.08.12 | 3GKB | FG09-A01 | 14 | 15-F12751 | 1800 | 2 | 1798 | 2 | 0
2015.08.12 | 3GKB | FG09-A01 | 14 | 15-F12770 | 1800 | 1 | 1799 | 4 | 1 | stickly
2015.08.12 | 3GKB | FG09-A01 | 12 | 15-F12775 | 1800 | 3 | 1797 | 2 | 0
2015.08.12 | 3GKB | FG09-A01 | 13 | 15-F12668 | 1800 | 2 | 1798 | 2 | 2 | stickly,dent
2015.08.12 | 3GKB | FG09-A01 | 12 | 12-F12778 | 1800 | 1 | 1799 | 2 | 1 | stickly
2015.08.12 | 3GKB | FG09-A01 | 25 | 15-F01120 | 1800 | 5 | 1795 | 1 | 2 | break,dent
2015.08.12 | 3GKB | FG09-A01 | 19 | 15-F12763 | 1800 | 1 | 1799 | 2 | 1 | break
2015.08.12 | 3GKB | FG09-A01 | 12 | 15-F12732 | 1800 | 5 | 1795 | 0 | 2 | stickly

## pana result
PIDJTの受け入れ検査でNGと判断された箱の全数検査結果
PIDJTが3GKBの受け入れ検査結果
不良
番号 | 品名 | CARTON NO | LOT | RANK | 数量 | 検査数量 | クラック | Remark
1 | 3GKB | 15-F11505 | NC43-D11 | 13 | 1800 | 315 | 2 | 不良2枚発見で該当LOTの全箱を検査する
2 | 3GKB | 15-F12745 | NC43-D11 | 13 | 1800 | 315 | 0 | 波及性検査
3 | 3GKB | 15-F12753 | FG09-A01 | 14 | 1800 | 315 | 2 | 不良2枚発見で該当LOTの全箱を検査する
PIDJTが受け入れ検査でNGと判断されたLOTに対して箱ごとを300pcsずつ検査した結果
不良
番号 | 品名 | CARTON NO | LOT | RANK | 数量 | クラック | 表面異物 | Remark | 行ラベル | 合計 / クラック
4 | 3GKB | 15-F10491 | NC43-D11 | 14 | 1800 | 0 |  |  | 3GKB | 41
5 | 3GKB | 15-F14024 | NC43-D11 | 18 | 1800 | 0 |  |  | 1800 | 41
6 | 3GKB | 15-F12578 | NC43-D11 | 13 | 1800 | 1 |  |  | 総計 | 41
7 | 3GKB | 15-F14033 | NC43-D11 | 14 | 1800 | 0
8 | 3GKB | 15-F12559 | NC43-D11 | 13 | 1800 | 0
9 | 3GKB | 15-F12734 | NC43-D11 | 18 | 1800 | 0
10 | 3GKB | 15-F14032 | NC43-D11 | 18 | 1800 | 0
11 | 3GKB | 15-F12558 | NC43-D11 | 18 | 1800 | 0
12 | 3GKB | 15-F10490 | NC43-D11 | 19 | 1800 | 0
13 | 3GKB | 15-F12784 | NC43-D11 | 13 | 1800 | 0
14 | 3GKB | 15-F13695 | NC43-D11 | 13 | 1800 | 0
15 | 3GKB | 15-F14276 | NC43-D10(?) | 12 | 1800 | 0 |  | 出荷P/LにないLOT
16 | 3GKB | 15-F12577 | NC43-D11 | 15 | 1800 | 0
17 | 3GKB | 15-F12736 | NC43-D11 | 14 | 1800 | 0
18 | 3GKB | 15-F11024 | NC43-D11 | 14 | 1800 | 0
19 | 3GKB | 15-F06612 | NC43-D11 | 13 | 1800 | 0
20 | 3GKB | 15-F14019 | NC43-D11 | 12 | 1800 | 2
21 | 3GKB | 15-F14021 | NC43-D11 | 13 | 1800 | 0
22 | 3GKB | 15-F11053 | NC43-D11 | 15 | 1800 | 1
23 | 3GKB | 15-F10492 | FG09-A01 | 14 | 1800 | 1
24 | 3GKB | 15-F14029 | FG09-A01 | 19 | 1800 | 3
25 | 3GKB | 15-F14028 | FG09-A01 | 23 | 1800 | 1
26 | 3GKB | 15-F01120 | FG09-A01 | 25 | 1800 | 4 | 1
27 | 3GKB | 15-F11411 | FG09-A01 | 15 | 1800 | 1
28 | 3GKB | 15-F12670 | FG09-A01 | 12 | 1800 | 5
29 | 3GKB | 15-F11410 | FG09-A01 | 24 | 1800 | 0
30 | 3GKB | 15-F12667 | FG09-A01 | 13 | 1800 | 4
31 | 3GKB | 15-F12732 | FG09-A01 | 12 | 1800 | 5
32 | 3GKB | 15-F12669 | FG09-A01 | 19 | 1800 | 2
33 | 3GKB | 15-F12775 | FG09-A01 | 12 | 1800 | 3
34 | 3GKB | 15-F12778 | FG09-A01 | 12 | 1800 | 1
35 | 3GKB | 15-F12668 | FG09-A01 | 13 | 1800 | 2
36 | 3GKB | 15-F12751 | FG09-A01 | 14 | 1800 | 2
37 | 3GKB | 15-F12579 | FG09-A01 | 14 | 1800 | 0
38 | 3GKB | 15-F12758 | FG09-A01 | 14 | 1800 | 1
39 | 3GKB | 15-F10489 | FG09-A01 | 15 | 1800 | 0
40 | 3GKB | 15-F12763 | FG09-A01 | 19 | 1800 | 1
41 | 3GKB | 15-F12770 | FG09-A01 | 14 | 1800 | 1